## Hoja 1
NAK020 |  |  | m² | Aislamiento vertical de soleras en contacto con el terreno, con poliestireno extruido.
Aislamiento térmico vertical de soleras en contacto con el terreno formado por panel rígido de poliestireno extruido Ursa XPS NV L "URSA IBÉRICA AISLANTES", de 100 mm de espesor, resistencia a compresión >= 500 kPa, resistencia térmica 2,8 m²K/W, conductividad térmica 0,036 W/(mK), colocado en el perímetro de la solera, cubierto con un film de polietileno de 0,2 mm de espesor, preparado para recibir una solera de mortero u hormigón (no incluida en este precio).
Código | Unidad | Descripción | [5 empty] | Rendimiento | Precio unitario | Importe
1 |  | Materiales
mt16pxp010bj | m² | Panel rígido de poliestireno extruido Ursa XPS NV L "URSA IBÉRICA AISLANTES", según UNE-EN 13164, de superficie lisa y mecanizado lateral a media madera, de 100 mm de espesor, resistencia a compresión >= 500 kPa, resistencia térmica 2,8 m²K/W, conductividad térmica 0,036 W/(mK), Euroclase E de reacción al fuego, con código de designación XPS-EN 13164-T1-CS(10/Y)500-DLT(2)5-DS(TH)-CC(2/1,5/50)175-WL(T)0,7-WD(V)3-FT2. | [5 empty] | 1.1 | 27.96 | 30.76
mt17poa010d | m² | Film de polietileno de 0,2 mm de espesor y 184 g/m² de masa superficial. | [5 empty] | 1.1 | 0.37 | 0.41
mt16aaa030 | m | Cinta autoadhesiva para sellado de juntas. | [5 empty] | 0.4 | 0.3 | 0.12
[8 empty] | Subtotal materiales: |  | 31.29
2 |  | Mano de obra
mo054 | h | Oficial 1ª montador de aislamientos. | [5 empty] | 0.186 | 17.82 | 3.31
mo101 | h | Ayudante montador de aislamientos. | [5 empty] | 0.186 | 16.13 | 3
[8 empty] | Subtotal mano de obra: |  | 6.31
3 |  | Costes directos complementarios
| % | Costes directos complementarios | [5 empty] | 2 | 37.6 | 0.75
[8 empty] | Costes directos (1+2+3): |  | 38.35
Referencia norma UNE y Título de la norma transposición de norma armonizada |  |  |  |  | Aplicabilidad (1) | Obligatoriedad (2) | Sistema (3)
UNE-EN 13164:2013 |  |  |  |  | 192013 | 192013 | 1/3/4
Productos aislantes térmicos para aplicaciones en la edificación. Productos manufacturados de poliestireno extruido (XPS). Especificación.
(1) Fecha de aplicabilidad de la norma armonizada e inicio del período de coexistencia
(2) Fecha final del período de coexistencia / entrada en vigor marcado CE
(3) Sistema de evaluación y verificación de la constancia de las prestaciones