## Hoja 1
NAL050 |  |  | m² | Aislamiento de suelos flotantes con poliestireno extruido.
Aislamiento térmico de suelos flotantes formado por panel rígido de poliestireno extruido Ursa XPS NIII I "URSA IBÉRICA AISLANTES", de 60 mm de espesor, resistencia a compresión >= 300 kPa, resistencia térmica 1,8 m²K/W, conductividad térmica 0,034 W/(mK), cubierto con un film de polietileno de 0,2 mm de espesor, preparado para recibir una solera de mortero u hormigón (no incluida en este precio).
Descompuesto | Ud | Descomposición | [5 empty] | Rend. | Precio unitario | Precio partida
mt16pxp010fe | m² | Panel rígido de poliestireno extruido Ursa XPS NIII I "URSA IBÉRICA AISLANTES", según UNE-EN 13164, de superficie lisa y mecanizado lateral a media madera, de 60 mm de espesor, resistencia a compresión >= 300 kPa, resistencia térmica 1,8 m²K/W, conductividad térmica 0,034 W/(mK), Euroclase E de reacción al fuego, con código de designación XPS-EN 13164-T1-CS(10/Y)300-DLT(2)5-DS(TH)-CC(2/1,5/50)125-WL(T)0,7-WD(V)3-FT2. | [5 empty] | 1.05 | 14.58 | 15.31
mt17poa010d | m² | Film de polietileno de 0,2 mm de espesor y 184 g/m² de masa superficial. | [5 empty] | 1.05 | 0.37 | 0.39
mt16aaa030 | m | Cinta autoadhesiva para sellado de juntas. | [5 empty] | 0.4 | 0.3 | 0.12
mo054 | h | Oficial 1ª montador de aislamientos. | [5 empty] | 0.087 | 17.82 | 1.55
mo101 | h | Ayudante montador de aislamientos. | [5 empty] | 0.087 | 16.13 | 1.4
| % | Medios auxiliares | [5 empty] | 2 | 18.77 | 0.38
| % | Costes indirectos | [5 empty] | 3 | 19.15 | 0.57
[9 empty] | Total: | 19.72
Referencia norma UNE y Título de la norma transposición de norma armonizada |  |  |  |  | Aplicabilidad (1) | Obligatoriedad (2) | Sistema (3)
UNE-EN 13164:2013 |  |  |  |  | 192013 | 192013 | 1/3/4
Productos aislantes térmicos para aplicaciones en la edificación. Productos manufacturados de poliestireno extruido (XPS). Especificación.
(1) Fecha de aplicabilidad de la norma armonizada e inicio del período de coexistencia
(2) Fecha final del período de coexistencia / entrada en vigor marcado CE
(3) Sistema de evaluación y verificación de la constancia de las prestaciones