## Hoja 1
NAQ030 | m² | Aislamiento térmico por el interior de cubiertas inclinadas sobre espacio no habitable.
Aislamiento térmico por el interior de cubiertas inclinadas sobre espacio no habitable, formado por manta de lana mineral PureOne, Pure 40 RP "URSA IBÉRICA AISLANTES", revestida por una de sus caras con papel kraft que actúa como barrera de vapor, de 240 mm de espesor, resistencia térmica 6 m²K/W, conductividad térmica 0,04 W/(mK), colocado a tope. Incluso cinta autoadhesiva para sellado de juntas.
Código |  | Unidad | Descripción |  | Rendimiento |  | Precio unitario | Importe
1 |  |  | Materiales
mt16lvp020aqzk |  | m² | Manta de lana mineral PureOne, Pure 40 RP "URSA IBÉRICA AISLANTES", de 240 mm de espesor, revestida por una de sus caras con papel kraft que actúa como barrera de vapor, resistencia térmica 6 m²K/W, conductividad térmica 0,04 W/(mK), según UNE-EN 13162, Euroclase F de reacción al fuego, con código de designación MW-UNE-EN 13162-T1-Z1. |  | 1.1 |  | 13.39 | 14.73
mt16aaa030 |  | m | Cinta autoadhesiva para sellado de juntas. |  | 1 |  | 0.3 | 0.3
[5 empty] | Subtotal materiales: |  |  | 15.03
2 |  |  | Mano de obra
mo054 |  | h | Oficial 1ª montador de aislamientos. |  | 0.083 |  | 19.11 | 1.59
mo101 |  | h | Ayudante montador de aislamientos. |  | 0.083 |  | 17.53 | 1.45
[5 empty] | Subtotal mano de obra: |  |  | 3.04
3 |  |  | Costes directos complementarios
|  | % | Costes directos complementarios |  | 2 |  | 18.07 | 0.36
Coste de mantenimiento decenal: 0,37€ en los primeros 10 años. |  |  |  |  | Costes directos (1+2+3): |  |  | 18.43
Referencia norma UNE y Título de la norma transposición de norma armonizada |  |  |  | Aplicabilidad(a) |  | Obligatoriedad(b) |  | Sistema(c)
UNE-EN 13162:2013/A1:2015 |  |  |  | 1072015 |  | 1072016 |  | 1/3/4
Productos aislantes térmicos para aplicaciones en la edificación. Productos manufacturados de lana mineral (MW). Especificación.
(a) Fecha de aplicabilidad de la norma armonizada e inicio del período de coexistencia
(b) Fecha final del período de coexistencia / entrada en vigor marcado CE
(c) Sistema de evaluación y verificación de la constancia de las prestaciones